## 2017년 1단계 종료대상 과제
첨부 3. 2018년도 핵심소재원천기술개발사업 1단계 종료과제 주요 성과
순번 | 1단계 지원년도 | 1단계 종료년도 | 과제명 | 분야 | 주관 기관명 | 주관책임자 | 1단계 개발을 통해 개발된 소재 및 성과 (1단계 성과 및 과제 내용의 소개를 위해 구체적, 개조식 작성) | 담당자 | 전화번호 TEL (지역번호포함) (공고시 안내될 번호) | MAIL (공고시 안내될 메일) | 기관 공고 홈페이지 주소 (실제공고에 사용될 주소)
7 | 2017 | 2018 | 에너지 저장장치(ESS)용 저융점 활성금속의 극박 제조기술개발 | 기계ㆍ소재 | 한국생산기술연구원 | 권혁천 | □ 1단계 연구개발 목표 및 내용 ㅇ 개발목표 - 극박 리튬금속 합금설계, 용해주조, 압출, 압연, 슬리팅 공정기술 확립 - 극박 리튬금속과 이종재료의 접합기술 - 리튬전지(전고체전지, 리튬공기전지) 평가 ㅇ 개발내용 - 극박 리튬금속 합금설계, 용해주조, 압출, 압연, 슬리팅 공정기술 확 - 극박 리튬금속과 이종재료의 접합기술 - 리튬전지(전고체전지, 리튬공기전지) 평가 ㅇ 적용 가능 분야 : 차세대 이차전지 □ 1단계 연구개발 성과 ㅇ 극박 리튬금속의 성분, 표면, 두께(20~50um) 및 폭(100~200mm) 제어를 위한 핵심 요소기술 - 리튬금속 두께 : 20~50um - 리튬금속 폭 : 100~200mm - 리튬금속 표면 roughness : >20um ㅇ 극박 리튬금속과 이종재료간의 접합 요소기술개발 - 접합강도 : 1.5N/mm ㅇ 극박 리튬 실용화를 위한 전기화학적 특성 평가 및 전지 수명 유지율 평가 - 리튬전극 수명(리튬 대칭셀) : 70회 - 셀 수명(리튬-공기 전지) : 70회 - 단위셀 방전용량 : 120mAh/g - 셀수명 유지율 : 70%(@50회) ㅇ 정량적 성과 - 특허 2건 출원 □ 파급효과 ㅇ (기술적 효과) 고용량 리튬금속 전지 개발로 ESS 및 전기자동차에 적용되는 차세대 이차전지 사용화에 기여 가능하고 고부가가치 소재의 원천 기술 확보롤 통해 이차전지 산업의 경쟁력 강화 및 시장 선점 가능 ㅇ (경제적 효과) 독자 기술개발로 인한 수입대체 효과 및 해외수출 증대에 따른 세계 시장 선점 ㅇ (고용창출 효과) 차세대 이차전지 음극소재 기술 선점으로 배터리 시장 확대 및 이차전지 음극소재 고부가가지 제조기술 확보로 500여명 신규 고용인력 창출효과 ㅇ (정성적 성과) 리튬극박제조를 통한 리튬-공기 전지 및 전고체 전지의 음극소재 핵심소재 원천기술 확보 및 상용화 기술 개발 성공 시 글로벌 시장 선점 | 김상우 | 032-850-0419 | ttlspeed@kitech.re.kr | www.kitech.re.kr
* 1단계 주관기관 자체 공고시 타 과제는 삭제하시고 해당기관의 내용만 공고 요망